## U-Wert-Tafel
U-Wert-Tafel, Außenwände
Dicke des Systems | Dicke der tragenden Wand | Dicke der Dämm-schicht | Dicke der Dämmschicht | U [W/(m²K)] l [W/(mK)] |  |  | Beschreibung (Aufbau) | Bemerkung
[cm] | [cm] | [cm] | [cm] | 0.022 | 0.032 | 0.035 |  |  | 0.025 | 0.035 | 0.04
29.5 | 17.5 | 10 | 10 | 0.2036605 | 0.2865593 | 0.3103834 | einschalige KS-Außenwand mit Thermohaut (Wärmedämm-Verbundsystem) 2) 1 cm Innenputz (λ = 0,70 W/(mK)) 17,5 cm KS-Außenwand, RDK 1,8 3) Wärmedämmstoff nach Zulassung ~ 1 cm Außenputz (λ = 0,70 W/(mK))
31.5 | 17.5 | 12 | 12 | 0.1718442 | 0.2430323 | 0.2636262
35.5 | 17.5 | 16 | 16 | 0.1309345 | 0.1864045 | 0.2025888
39.5 | 17.5 | 20 | 20 | 0.1057576 | 0.1511789 | 0.1645017
44.5 | 17.5 | 25 | 25 | 0.08526374 | 0.1222916 | 0.1331995
49.5 | 17.5 | 30 | 30 | 0.07142325 | 0.1026728 | 0.1119056
41 | 17.5 | 10 | 10 | 0.1937589 | 0.2673369 | 0.2879569 | zweischalige KS-Außenwand mit Kerndämmung 1 cm Innenputz (λ = 0,70 W/(mK)) 17,5 cm KS-Tragschale, RDK 1,8 3) Kerndämmung 2) Typ WZ nach DIN V 4108-10 1 cm Fingerspalt, R = 0,15 11,5 cm 5) KS-Verblender, RDK 2,0 3) | ACHTUNG: Excel macht Rundungsfehler. Dadurch kann in ungünstigen Konstellationen der U-Wert um 0,015 abweichen. Vergleiche links und rechts. | 0.2166566 | 0.2879569 | 0.3209656
43 | 17.5 | 12 | 12 | 0.1647407 | 0.2290636 | 0.2472695 |  |  | 0.1846518 | 0.2472695 | 0.2765794
45 | 17.5 | 14 | 14 | 0.1432822 | 0.2003768 | 0.2166566
47 | 17.5 | 16 4) | 16 | 0.1267696 | 0.1780754 | 0.1927886
49 | 17.5 | 18 4) | 18 | 0.1136697 | 0.160241 | 0.1736577
51 | 17.5 | 20 4) | 20 | 0.1030237 | 0.1456537 | 0.1579808
44 | 17.5 | 10 | 10 | 0.2001398 | 0.2796379 | 0.3022795 | zweischalige KS-Außenwand mit Wärmedämmung und Luftschicht 1 cm Innenputz (λ = 0,70 W/(mK)) 17,5 cm KS-Innenschale (tragende Wand), RDK 1,8 7) Wärmedämmstoff Typ WZ nach DIN V 4108-10 Luftschicht ≥ 4 cm nach DIN 1053-1 11,5 cm 5) KS-Verblendschale (KS Vb 2,0) | Z-23.12-1389 (l=0,022) gilt für "Kerndämmung", "Wärmedämmung und Luftschicht" ist dadurch abgedeckt.
46 | 17.5 | 12 4) | 12 | 0.1693308 | 0.2380355 | 0.2577569
31.5 | 17.5 | 10 | 10 | - | - | 0.3022795 | Einschalige KS-Außenwand mit hinterlüfteter Bekleidung 1 cm Innenputz (λ = 0,70 W/(mK)) 17,5 cm KS-Außenwand, RDK 1,8 3) Wärmedämmstoff 6) Typ WAB nach DIN V 4108-10 2 cm Hinterlüftung Fassadenbekleidung (Dicke nach Art der Bekleidung)
33.5 | 17.5 | 12 | 12 | - | - | 0.2577569
37.5 | 17.5 | 16 | 16 | - | - | 0.1991047
41.5 | 17.5 | 20 | 20 | - | - | 0.1621971
46.5 | 17.5 | 25 | 25 | - | - | 0.1316845
51.5 | 17.5 | 30 | 30 | - | - | 0.1108342
47.5 | 36.5 | 5 | 5 | - | - | 0.555054 | Einschaliges KS-Kellermauerwerk mit außen liegender Wärmedämmung (Perimeterdämmung) 36,5 cm KS-Außenwand, RDK 1,8 3) Perimeterdämmplatten 2) 7) nach Zulassung oder Typ PW nach DIN V 4108-10 Abdichtung
50.5 | 36.5 | 8 | 8 | - | - | 0.3973104
52.5 | 36.5 | 10 | 10 | - | - | 0.3367257
57.5 | 36.5 | 15 | 15 | - | - | 0.2483903
62.5 | 36.5 | 20 | 20 | - | - | 0.2005843
67.5 | 36.5 | 25 | 25 | - | - | 0.1706194
Als Dämmung können unter Berücksichtigung der stofflichen Eigenschaften und in Abhängigkeit von der Konstruktion alle genormten oder bauaufsichtlich zugelassenen Dämmstoffe verwendet werden, z.B. Hartschaumplatten, Mineralwolleplatten.
1) Phenolharz-Hartschaum, Zulassungsnummer Z-23.12-1465 bzw. bei KS-Thermohaut nach Z-33.84-1055. 2) Durch Zulassungen geregelt. 3) Bei anderen Dicken oder RDK ergeben sich nur geringfügig andere U-Werte. 4) Bei Verwendung von bauaufsichtlich zugelassenen Ankern mit Schalenabstand £ 20 cm. 5) 9 cm möglich, nach DIN 1053-1 6) Nach DIN 18351 dürfen nur Mineralwolle-Dämmstoffplatten eingesetzt werden. 7) Der Zuschlag DU = 0,04 W/(mK) nach allgemeinen bauaufsichtlichen Zulassungen ist bereits berücksichtigt.
Note on F4: 1)
Note on H4: Gelb markierte Felder sind editierbar.

## Außenwände, zweischalig
U-Wert-Berechnung, zweischaliger Außenwände
Variante 1: zweischalige KS-Außenwand mit Kerndämmung
| RDK | d | l | d/l | q | Hinweis:
| [-] | [cm] | [W/(mK)] | [W/(m2K)] | [°C] | 1. | Der Schalenabstand (Kerndämmung inkl.
[5 empty] | 20 |  | Fingerspalt) beträgt:
Wärmeübergangskoeffizient Rsi = |  |  |  | 0.13 | 19.53438 | a) | maximal 15 cm nach DIN 1053
[6 empty] | b) | maximal 20 cm nach allgemeinen
Innenputz |  | 1 | 0.7 | 0.014 | 19.48424 |  | bauaufsichtlichen Zulassungen (ABZ)
Kalksandstein | 1.8 | 17.5 | 0.99 | 0.177 | 18.85029
Wärmedämmung |  | 14 | 0.022 | 6.364 | -3.94341
Fingerspalt |  | 1 | - | 0.15 | -4.480659
KS-Verblender | 2 | 11.5 | 1.1 | 0.105 | -4.856734
Wärmeübergangskoeffizient Rsa = |  |  |  | 0.04 | -5
|  |  | R = | 6.98
|  |  | U = | 0.1432665 | W/(m²K)
Variante 2: zweischalige KS-Außenwand mit Wärmedämmung und Luftschicht
| RDK | d | l | d/l | q | Hinweise:
| [-] | [cm] | [W/(mK)] | [W/(m2K)] | [°C] | 1. | Der Schalenabstand (Wärmedämmung
[5 empty] | 20 |  | und Luftschicht) beträgt:
Wärmeübergangskoeffizient Rsi = |  |  |  | 0.13 | 19.16237 | a) | maximal 15 cm nach DIN 1053
[6 empty] | b) | maximal 17,5 cm nach allgemeinen
Innenputz |  | 1 | 0.7 | 0.014 | 19.07216 |  | bauaufsichtlichen Zulassungen (ABZ)
[6 empty] | 2. | Die Dicke der Luftschicht beträgt
Kalksandstein | 1.8 | 17.5 | 0.99 | 0.177 | 17.9317 |  | mindestens 4 cm.
[6 empty] | 3. | Die Luftschicht darf erst 10 cm über
Wärmedämmung |  | 12 | 0.035 | 3.429 | -4.162371 |  | Erdgleiche beginnen.
[6 empty] | 4. | Luftschicht und Verblendschale sind
Luftschicht |  | 4 | - | 0 | -4.162371 |  | thermisch nicht wirksam und dürfen daher
bei der Berechnung des U-Wertes nicht
KS-Verblender | 2 | 11.5 | 1.1 | 0 | -4.162371 |  | angesetzt werden.
Wärmeübergangskoeffizient Rsa = |  |  |  | 0.13 | -5
|  |  | R = | 3.88
|  |  | U = | 0.257732 | W/(m²K)

## Außenwände, einschalig
U-Wert-Berechnung, einschalige Außenwände
Variante 1: einschalige KS-Außenwand mit Thermohaut (WDVS)
| RDK | d | l | d/l | q | Hinweis:
| [-] | [cm] | [W/(mK)] | [W/(m2K)] | [°C] | 1. | Die Anwendung von Wärmedämm-
[5 empty] | 20 |  | Verbund-Systemen (WDVS) erfolgt nach
Wärmeübergangskoeffizient Rsi = |  |  |  | 0.13 | 19.3572 |  | allgemeinen bauaufsichtlichen
Zulassungen (ABZ).
Innenputz |  | 1 | 0.7 | 0.014 | 19.28797
Kalksandstein | 1.8 | 17.5 | 0.99 | 0.177 | 18.41278
Wärmedämmung |  | 15 | 0.032 | 4.688 | -4.767603
Außenputz |  | 0.5 | 0.7 | 0.007 | -4.802215
Wärmeübergangskoeffizient Rsa = |  |  |  | 0.04 | -5
|  |  | R = | 5.056
|  |  | U = | 0.1977848 | W/(m²K)
Variante 2: einschalige KS-Außenwand mit hinterlüfteter Außenwandbekleidung
| RDK | d | l | d/l | q | Hinweise:
| [-] | [cm] | [W/(mK)] | [W/(m2K)] | [°C] | 1. | Luftschicht und Vorhangfassade sind
[5 empty] | 20 |  | thermisch nicht wirksam und dürfen daher
Wärmeübergangskoeffizient Rsi = |  |  |  | 0.13 | 19.35285 |  | bei der Berechnung des U-Wertes nicht
angesetzt werden.
Innenputz |  | 1 | 0.7 | 0.014 | 19.28315 | 2. | Nach VOB/C:DIN 18351 dürfen nur
Mineralwolle-Dämmstoffplatten verwendet
Kalksandstein | 1.8 | 17.5 | 0.99 | 0.177 | 18.40203 |  | werden.
Dämmung |  | 16 | 0.035 | 4.571 | -4.352847
Luftschicht |  | 4 | - | 0 | -4.352847
Fassadenplatte | 2 | 7 | 1.1 | 0 | -4.352847
Wärmeübergangskoeffizient Rsa = |  |  |  | 0.13 | -5
|  |  | R = | 5.022
|  |  | U = | 0.1991239 | W/(m²K)

## Keller-Außenwand
U-Wert-Berechnung, Kelleraußenwand
KS-Keller-Außenwand
| RDK | d | l | d/l | q | Hinweis:
| [-] | [cm] | [W/(mK)] | [W/(m2K)] |  | 1. | Nach allgemeinen bauaufsichtlichen
[5 empty] | 20 |  | Zulassungen (ABZ) für Perimeterdämmung
Wärmeübergangskoeffizient Rsi = |  |  |  | 0.13 | 19.61263 |  | ist ein Zuschlag DU = 0,04 W/(m²K) zu
berücksichtigen.
Innenputz |  | 0 | 0.7 | 0 | 19.61263
Kalksandstein | 1.8 | 36.5 | 0.99 | 0.369 | 18.51311
Abdichtung |  | 0.5 | - |  | 18.51311
Perimeterdämmung |  | 10 | 0.035 | 2.857 | 10
Wärmeübergangskoeffizient Rsa = |  |  |  | 0 | 10
|  |  | R = | 3.356
|  |  | U = | 0.2979738
nach ABZ |  |  | DU= | 0.04
|  |  | U = | 0.3379738 | W/(m²K)